## Sheet1
index | count | fid | fname | ftype | fmonth | coilid | alloy | thickness | width | fmodel | weight | reason | locktime | unit | varity | dealinfoadd | rejecttype | factory | responsiblefactory | responsibleunit | classify | judger | judgetime | isreject | fprocesstype
88 | 88 | 68250 | 热轧 | 热轧不良品 | 2018-11-01 | N663113 | 3104A | 5.1 | 1740 |  | 16980 | 改轧厚度5.1，系统显示厚差波动大-0.066~0.053，检测系统显示上下版面中波明显，系统显示终轧温度305度，要求345±10度自产卷卷号NG1358 | 43415.0051 | 热轧机 |  | 改制 | 终轧温度不合格 | 制造二部 | 制造二部 | 热轧机 | 机 | 余煌其 | 43415.4061 | 1 | NULL
109 | 109 | 68313 | 热轧 | 热轧不良品 | 2018-11-01 | TC4371 | 5052 | 3 | 1200 |  | 15115 | 生产至头部409米碎边跑出，后半卷操作手未切边，检测系统显示上表面409米~1532米版面中部多处刮伤明显（总长1532米），自产卷,TC4371(代挂) | 43415.8729 | 热轧机 |  | 改制 | 刮伤 | 制造二部 | 制造二部 | 热轧机 | 机 | 周瑞琴 | 43416.3752 | 1 | NULL
144 | 144 | 68578 | 热轧 | 热轧不良品 | 2018-11-01 | RK2503 | 3003A | 7 | 1450 |  | 8248 | 系统显示终轧温度335度，要求360±10度，自产卷，RK2503 | 43420.3602 | 热轧机 |  | 改制 | 终轧温度不合格 | 制造二部 | 制造二部 | 热轧机 | 机 | 周瑞琴 | 43420.4181 | 1 | NULL
189 | 189 | 69026 | 热轧 | 热轧不良品 | 2018-11-01 | N669012 | 3104A | 4 | 1480 |  | 18100 | 厚度改轧4.0,头部约半卷厚差大（-22~22），自产卷，NG2079 | 43427.6465 | 热轧机 |  | 改制 | NULL | 制造二部 | 制造二部 | 热轧机 | NULL | 余煌其 | 43429.3562 | 1 | NULL
190 | 190 | 69028 | 热轧 | 热轧不良品 | 2018-11-01 | N694921 | 3104A | 4 | 1480 |  | 18150 | 厚度改轧4.0，自产卷，NG2083 | 43427.6469 | 热轧机 |  | 改制 | NULL | 制造二部 | 制造二部 | 热轧机 | NULL | 余煌其 | 43429.3562 | 1 | NULL
197 | 197 | 69085 | 热轧 | 热轧不良品 | 2018-11-01 | EA9691 | 5182 | 5.5 | 1800 |  | 17852 | 同批EA9653阳极氧化C级：下表面操侧100~200MM内细黑条C级，自产卷 | 43429.9828 | 热轧机 |  | 改制 | 阳极氧化不合格 | 制造二部 | 制造二部 | 热轧机 | 机 | 周瑞琴 | 43430.3958 | 1 | NULL
198 | 198 | 69086 | 热轧 | 热轧不良品 | 2018-11-01 | EA9692 | 5182 | 5.5 | 1800 |  | 18081 | 同批EA9653阳极氧化C级：下表面操侧100~200MM内细黑条C级，自产卷 | 43429.9826 | 热轧机 |  | 改制 | 阳极氧化不合格 | 制造二部 | 制造二部 | 热轧机 | 机 | 周瑞琴 | 43430.3958 | 1 | NULL
199 | 199 | 69087 | 热轧 | 热轧不良品 | 2018-11-01 | EA9651 | 5182 | 5.5 | 1800 |  | 18038 | 同批EA9653阳极氧化C级：下表面操侧100~200MM内细黑条C级，自产卷 | 43429.9829 | 热轧机 |  | 改制 | 阳极氧化不合格 | 制造二部 | 制造二部 | 热轧机 | 机 | 周瑞琴 | 43430.3958 | 1 | NULL
200 | 200 | 69088 | 热轧 | 热轧不良品 | 2018-11-01 | QS6443 | 1050A | 4.1 | 1060 |  | 11345 | 来料塌卷较严重，重卷无法上卷，操作手要求挂起 | 43429.5181 | 热轧机 |  | 改制 | 塌卷 | 制造二部 | 制造二部 | 热轧机 | 机 | 周瑞琴 | 43430.3883 | 1 | NULL
201 | 201 | 69090 | 热轧 | 热轧不良品 | 2018-11-01 | EA9652 | 5182 | 5.5 | 1800 |  | 17970 | 同批EA9653阳极氧化C级：下表面操侧100~200MM内细黑条C级，自产卷 | 43429.983 | 热轧机 |  | 改制 | 阳极氧化不合格 | 制造二部 | 制造二部 | 热轧机 | 机 | 周瑞琴 | 43430.3958 | 1 | NULL
202 | 202 | 69092 | 热轧 | 热轧不良品 | 2018-11-01 | EA9653 | 5182 | 5.5 | 1800 |  | 18028 | 阳极氧化C级：下表面操侧100~200MM内细黑条C级，其余版面轻黑条;自产卷，EA9653 | 43429.9834 | 热轧机 |  | 改制 | 阳极氧化不合格 | 制造二部 | 制造二部 | 热轧机 | 机 | 周瑞琴 | 43430.3958 | 1 | NULL
237 | 237 | 67108 | 热轧 | 热轧不良品 | 2018-10-01 | RC7440 | 3003A | 7 | 1450 |  | 10262 | 头部传侧299米处废边卷入明显总长360米自产卷卷号RC7440 | 43393.6104 | 热轧机 |  | 报废 | 废边卷入 | 制造二部 | 制造二部 | 热轧机 | 机 | 周瑞琴 | 43396.4209 | 1 | NULL
253 | 253 | 66692 | 热轧 | 热轧不良品 | 2018-10-01 | QS5508 | 1050A | 4.1 | 1060 |  | 11445 | 来料内圈塌卷严重（操作手要求挂起评审） | 43388.0489 | 热轧机 |  | 改制 | 塌卷 | 制造二部 | 制造二部 | 热轧机 | 机 | 周瑞琴 | 43388.3583 | 1 | NULL
340 | 340 | 66341 | 热轧 | 热轧不良品 | 2018-10-01 | QS6375 | 1050A | 4.1 | 1060 |  | 11530 | 来料内圈变形严重，无法上机，联系郑超密要求挂起 | 43381.3474 | 热轧机 |  | 改制 | 塌卷 | 制造二部 | 制造二部 | 热轧机 | 机 | 周瑞琴 | 43381.3741 | 1 | NULL
371 | 371 | 67132 | 热轧 | 热轧不良品 | 2018-10-01 | N659013 | 3104A | 4 | 1760 |  | 19257 | 上个卷尾巴卡料拆除导轮花费时间长，来料温度低，改轧4.0厚度自产卷NG0554 | 43391.6146 | 热轧机 |  | 改制 | 改轧厚度 | 制造二部 | 制造二部 | 热轧机 | 机 | 余煌其 | 43395.6785 | 1 | NULL
396 | 396 | 67494 | 热轧 | 热轧不良品 | 2018-10-01 | N6614111 | 5005 | 2.35 | 1570 |  | 9403 | 塌卷明显，尾部两圈处厚度实测2.485（要求0.235-0.050）外卖卷NG1067 | 43400.3474 | 热轧机 |  | 改制 | 塌卷 | 制造二部 | 制造二部 | 热轧机 | 法 | 周瑞琴 | 43402.3619 | 1 | NULL
397 | 397 | 67496 | 热轧 | 热轧不良品 | 2018-10-01 | RC76122 | 5052 | 5.1 | 1280 |  | 5138 | 终轧温度不合格系统显示245（操作手按320控制），整卷厚差大（-53~51）,外卖卷，NG1140 | 43400.9364 | 热轧机 |  | 改制 | 终轧温度不合格 | 制造二部 | 制造二部 | 热轧机 | 机 | 周瑞琴 | 43402.3642 | 1 | NULL
406 | 406 | 67513 | 热轧 | 热轧不良品 | 2018-10-01 | QS5541 | 1050A | 4.1 | 1060 |  | 11409 | 同批QS563阳极氧化B级，上下版面操作侧30mm内黑条明显，做样操作手记录塌卷明显（操作手将卷吊取取样机膨胀），自产卷，QS5541(代挂） | 43402.0643 | 热轧机 |  | 改制 | 塌卷 | 制造二部 | 制造二部 | 热轧机 | 法 | 周瑞琴 | 43402.3609 | 1 | NULL
438 | 438 | 65391 | 热轧 | 热轧不良品 | 2018-09-01 | N676422 | 3104A | 6.5 | 1855 |  | 20679 | 三次改轧6.5，厚差波动大-76~118,自产卷，NF9671 | 43362.3306 | 热轧机 |  | 改制 | 厚差波动 | 制造二部 | 制造二部 | 热轧机 | 机 | 周瑞琴 | 43362.338 | 1 | NULL
494 | 494 | 64792 | 热轧 | 热轧不良品 | 2018-09-01 | N670922 | 5182C | 2.6 | 1610 |  | 16739 | 两侧尾部壁厚250MM内多处裂边明显（检测系统显示尾部550M内两边部裂边明显最大深度15MM整卷1493M），系统显示尾部550M内厚差上下波动大-0.019~0.019，自产卷，NF9326 | 43352.3428 | 热轧机 |  | 改制 | 裂边 | 制造二部 | 制造二部 | 热轧机 | 机 | 余煌其 | 43352.463 | 1 | NULL
495 | 495 | 64794 | 热轧 | 热轧不良品 | 2018-09-01 | N670921 | 5182C | 2.6 | 1610 |  | 16769 | 操侧尾部壁厚300MM内多处和传侧尾部壁厚70MM处一处裂边明显（检测系统显示尾部620M内操侧裂边明显最大深度15MM和头部480、尾部200MM处传侧2处裂边深度5MM整卷1494M），自产卷，NF9328 | 43352.3432 | 热轧机 |  | 改制 | 裂边 | 制造二部 | 制造二部 | 热轧机 | 机 | 余煌其 | 43352.463 | 1 | NULL
509 | 509 | 64840 | 热轧 | 热轧不良品 | 2018-09-01 | N642711 | 5182C | 2.3 | 1610 |  | 16730 | 头部443米来料裂口轧断切废，二次轧制843米主机直流跳闸切废，主操被迫退卷（注：两次共切废约5.3T） | 43352.9547 | 热轧机 |  | 报废 | 其他 | 制造二部 | 制造二部 | 热轧机 | 机 | 周瑞琴 | 43353.3663 | 1 | NULL
539 | 539 | 65020 | 热轧 | 热轧不良品 | 2018-09-01 | N670623 | 3104 | 4 | 1355 |  | 16922 | 检测系统显示上表面操作侧约300mm处T=2.3米辊印明显（上一卷尾部轧漏），自产卷NF9467 | 43354.9782 | 热轧机 |  | 改制 | 辊印 | 制造二部 | 制造二部 | 热轧机 | 机 | 周瑞琴 | 43355.3675 | 1 | NULL
540 | 540 | 65021 | 热轧 | 热轧不良品 | 2018-09-01 | EA8442 | 3003 | 2.5 | 1330 |  | 10760 | 粗轧打滑锭在粗轧轧制时间快一小时，切板，切边报废自产卷卷号EA8442 | 43354.6063 | 热轧机 |  | 报废 | 其他 | 制造二部 | 制造二部 | 热轧机 | 机 | 周瑞琴 | 43355.3667 | 1 | NULL
541 | 541 | 65025 | 热轧 | 热轧不良品 | 2018-09-01 | N673023 | 3104A | 2.1 | 1750 |  | 18150 | 实测终轧温度312度，要求345±10度，头部壁厚40mm内乳液带出明显，自产卷NF9443 | 43354.9573 | 热轧机 |  | 改制 | 终轧温度不合格 | 制造二部 | 制造二部 | 热轧机 | 机 | 周瑞琴 | 43355.3675 | 1 | NULL
578 | 578 | 65281 | 热轧 | 热轧不良品 | 2018-09-01 | EA8777 | 5182 | 3 | 1760 |  | 18029 | 检测系统显示下表面尾部650M内中部短道划伤明显（塌腰），自产卷，EA8777 | 43360.3102 | 热轧机 |  | 改制 | 塌腰 | 制造二部 | 制造二部 | 热轧机 | 机 | 周瑞琴 | 43360.3808 | 1 | NULL
579 | 579 | 65288 | 热轧 | 热轧不良品 | 2018-09-01 | EA8776 | 5182 | 3 | 1760 |  | 18137 | 检测系统显示下表面尾部530M内中部轻塌腰，自产卷，EA8776 | 43360.3108 | 热轧机 |  | 改制 | 塌腰 | 制造二部 | 制造二部 | 热轧机 | 机 | 周瑞琴 | 43360.3808 | 1 | NULL
613 | 613 | 65953 | 热轧 | 热轧不良品 | 2018-09-01 | QL4669 | 1110 | 4 | 1670 |  | 18246 | 同批QL4665阳极氧化复样B级：上下表面操侧40MM内和上表面传侧55MM内细短黑条B级，自产卷，QL4669 | 43372.638 | 热轧机 |  | 改制 | 阳极氧化不合格 | 制造二部 | 制造二部 | 热轧机 | 机 | 余煌其 | 43372.6818 | 1 | NULL
614 | 614 | 65957 | 热轧 | 热轧不良品 | 2018-09-01 | QL4665 | 1110 | 4 | 1670 |  | 17758 | 阳极氧化复样B级：上下表面操侧40MM内和上表面传侧55MM内细短黑条B级，其余轻黑条，自产卷，QL4665 | 43372.6393 | 热轧机 |  | 改制 | 阳极氧化不合格 | 制造二部 | 制造二部 | 热轧机 | 机 | 余煌其 | 43372.6818 | 1 | NULL
720 | 720 | 63159 | 热轧 | 热轧不良品 | 2018-08-01 | EA8425 | 5052 | 2.5 | 1680 |  | 17992 | 穿带完凸度仪显示异常，横截面重剪凸起两侧凹下去，凸度楔形未显示，原计划要求轧3.0厚度，实测碎边厚度2.433，操作手MES按2.5厚度汇报，自产卷,EA8425(代挂) | 43320.7599 | 热轧机 |  | 改制 | 凸度仪异常 | 制造二部 | 制造二部 | 热轧机 | NULL | 周瑞琴 | 43321.4083 | 1 | NULL
733 | 733 | 63578 | 热轧 | 热轧不良品 | 2018-08-01 | N657422 | 3104 | 4 | 1180 |  | 13946 | F3出来翘太高拍快停二次穿带改轧4.0*1180，自产卷,NF8515(代挂) | 43327.8771 | 热轧机 |  | 改制 | 厚度改轧 | 制造二部 | 制造二部 | 热轧机 | NULL | 周瑞琴 | 43328.4409 | 1 | NULL
759 | 759 | 63458 | 热轧 | 热轧不良品 | 2018-08-01 | EA8451 | 5182C | 5.1 | 1770 |  | 17577 | F1咬入过载太大直接快停改轧5.1*1770，检测系统显示下表面中部间断性点状、条状划伤明显（塌腰轻剪处版面中部间断性塌腰较明显（单条划伤未拍照）），自产卷，EA8451 | 43325.9545 | 热轧机 |  | 改制 | 塌腰 | 制造二部 | 制造二部 | 热轧机 | NULL | 周瑞琴 | 43326.3746 | 1 | NULL
804 | 804 | 64303 | 热轧 | 热轧不良品 | 2018-08-01 | N6691222 | 5005 | 2.5 | 1280 |  | 6595 | 塌卷明显最小内径555mm，2次穿带改轧厚度5.1，自产卷卷号NF9132 | 43342.3193 | 热轧机 |  | 报废 | 塌卷 | 制造二部 | 制造二部 | 热轧机 | NULL | 周瑞琴 | 43342.5905 | 1 | NULL
827 | 827 | 64369 | 热轧 | 热轧不良品 | 2018-08-01 | TC3212 | 5754 | 24 | 1000 |  | 11970 | 精轧F1乳液爆管，咬入失败，料冷切板报废 | 43343.4132 | 热轧机 |  | 报废 | 其他 | 制造二部 | 制造二部 | 热轧机 | NULL | 周瑞琴 | 43343.4598 | 1 | NULL
828 | 828 | 64370 | 热轧 | 热轧不良品 | 2018-08-01 | YA0800 | 5052A | 5.1 | 1310 |  | 9153 | 检测系统显示下表面传动侧178~224mm内连续性划伤明显（已取样），自产卷YA0800 | 43322.9761 | 热轧机 |  | 报废 | 划伤 | 制造二部 | 制造二部 | 热轧机 | NULL | 周瑞琴 | 43343.5777 | 1 | NULL
837 | 837 | 63883 | 热轧 | 热轧不良品 | 2018-08-01 | N658922 | 3104A | 5.1 | 1855 |  | 10280 | ,二次穿带改轧5.1.终轧温度不合格实测269(操作手按345控制),整卷传侧端面分层明显,整卷厚差波动大(-180~121),中凸度不合格实测0.78~1.27（实际按0.7控制）自产卷卷号NF8524 | 43334.0239 | 热轧机 |  | 改制 | 厚度改轧 | 制造二部 | 制造二部 | 热轧机 | NULL | 周瑞琴 | 43334.3553 | 1 | NULL
846 | 846 | 64026 | 热轧 | 热轧不良品 | 2018-08-01 | N667521 | 3104A | 24 | 1845 |  | 22000 | 精轧张力辊限位故障导致张力失控，升速段跑偏断带，出口卡料，处理时间长，料冷切废 | 43336.5861 | 热轧机 |  | 报废 | 其他 | 制造二部 | 制造二部 | 热轧机 | NULL | 周瑞琴 | 43339.377 | 1 | NULL
847 | 847 | 64028 | 热轧 | 热轧不良品 | 2018-08-01 | EA7642 | 5182C | 109 | 1610 |  | 17200 | 电网波动，粗轧辊道整流内部大熔管烧掉，辊道无法动作，料冷切废。 | 43336.5851 | 热轧机 |  | 报废 | 其他 | 制造二部 | 制造二部 | 热轧机 | NULL | 周瑞琴 | 43339.3781 | 1 | NULL
874 | 874 | 62057 | 热轧 | 热轧不良品 | 2018-07-01 | N6328132 | 3003 | 4.5 | 1280 |  | 6907 | 操侧内圈废边卷入导致操侧约550内折皱明显（卷取跟踪检查已拍照），内三圈错层95MM，检测系统显示下表面操侧22MM处废边带出可能刮伤版面（废边挡在检测系统处），外卖卷，NF7951 | 43305.333 | 热轧机 |  | 改制 | 废边卷入 | 制造二部 | 制造二部 | 热轧机 | NULL | 周瑞琴 | 43305.3568 | 1 | NULL
888 | 888 | 60957 | 热轧 | 热轧不良品 | 2018-07-01 | RC6378 | 1110 | 4.1 | 1650 |  | 18225 | 同批QM3403阳极氧化C级，上表面操作侧70mm内短黑条明显 | 43290.4987 | 热轧机 |  | 改制 | 阳极氧化不合格 | 制造二部 | 制造二部 | 热轧机 | NULL | 周瑞琴 | 43290.5116 | 1 | NULL
927 | 927 | 61887 | 热轧 | 热轧不良品 | 2018-07-01 | EA80372 | 5052 | 3.2 | 1280 |  | 6930 | 整卷传侧切边不良，外卖卷,NF7737(代挂) | 43302.5388 | 热轧机 |  | 改制 | 切边不良 | 制造二部 | 制造二部 | 热轧机 | NULL | 余煌其 | 43304.3662 | 1 | NULL
928 | 928 | 61891 | 热轧 | 热轧不良品 | 2018-07-01 | N6562221 | 3003 | 2.5 | 1630 |  | 8779 | 检测系统显示上下版面轻色差，轻乳液滴，整卷下表面传侧最大43MM内间断性起皮明显，传侧内4圈处2处大裂口深度150MM,自产卷卷号NF7755 | 43303.0031 | 热轧机 |  | 改制 | 起皮 | 制造二部 | 制造二部 | 热轧机 | NULL | 余煌其 | 43304.5604 | 1 | NULL
929 | 929 | 61896 | 热轧 | 热轧不良品 | 2018-07-01 | TC25111 | 5052 | 6.5 | 1530 |  | 7676 | 二次穿带改轧5.1，整卷厚差波动大-0.055~0.045，凸度1.29~1.73，终轧温度256实测285，轻剪处前半卷上表面乳液滴烧结明显（系统显示上表面90M内多处乳液烧结明显、下表面头部36M处传侧45MM处3处起皮明显），自产卷,NF7720(代挂) | 43302.5313 | 热轧机 |  | 报废 | 乳液痕 | 制造二部 | 制造二部 | 热轧机 | NULL | 余煌其 | 43304.3715 | 1 | NULL
930 | 930 | 61899 | 热轧 | 热轧不良品 | 2018-07-01 | EA80622 | 5052 | 3.2 | 1280 |  | 6990 | 整卷传侧切边不良，外卖卷,NF7735(代挂) | 43302.5376 | 热轧机 |  | 改制 | 切边不良 | 制造二部 | 制造二部 | 热轧机 | NULL | 余煌其 | 43304.3662 | 1 | NULL
931 | 931 | 61900 | 热轧 | 热轧不良品 | 2018-07-01 | EA80371 | 5052 | 3.2 | 1280 | 3.2*1280*C | 7000 | 整卷传侧切边不良，外卖卷,NF7736(代挂) | 43302.5382 | 热轧机 | RZ | 改制 | 切边不良 | 制造二部 | 制造二部 | 热轧机 | NULL | 余煌其 | 43304.3662 | 1 | NULL
932 | 932 | 61901 | 热轧 | 热轧不良品 | 2018-07-01 | EA80621 | 5052 | 3.2 | 1280 | 3.2*1280*C | 6955 | 整卷传侧切边不良，外卖卷,NF7734(代挂)) | 43302.5367 | 热轧机 | RZ | 改制 | 切边不良 | 制造二部 | 制造二部 | 热轧机 | NULL | 余煌其 | 43304.3662 | 1 | NULL
933 | 933 | 61907 | 热轧 | 热轧不良品 | 2018-07-01 | EA80581 | 5052 | 5.1 | 1280 | 3.2*1280*C | 6280 | 2次穿带改轧5.1厚度，终轧温度296，头部3圈及尾部3圈操侧未切到边，外卖卷,NF7726(代挂) | 43302.535 | 热轧机 | RZ | 改制 | 裂边 | 制造二部 | 制造二部 | 热轧机 | NULL | 余煌其 | 43304.3667 | 1 | NULL
934 | 934 | 61909 | 热轧 | 热轧不良品 | 2018-07-01 | EA80572 | 5052 | 3.2 | 1280 |  | 6995 | 传侧整卷刮边明显，外卖卷,NF7733(代挂) | 43302.5357 | 热轧机 |  | 改制 | 切边不良 | 制造二部 | 制造二部 | 热轧机 | NULL | 余煌其 | 43304.3662 | 1 | NULL
1030 | 1030 | 61529 | 热轧 | 热轧不良品 | 2018-07-01 | N629912 | 3104 | 5.1 | 1550 |  | 18450 | 2次穿带改轧5.1，终轧温度312，厚差波动-34~36，头部壁厚120mm内切边分层及传侧尾部壁厚140mm处切边分层，自产卷卷号NF7666 | 43298.6565 | 热轧机 |  | 改制 | 分层 | 制造二部 | 制造二部 | 热轧机 | NULL | 周瑞琴 | 43299.3419 | 1 | NULL
1074 | 1074 | 61567 | 热轧 | 热轧不良品 | 2018-07-01 | N651222 | 3104 | 6.5 | 1450 |  | 12873 | 二次穿带改轧6.5，该卷未切边，系统显示厚差波动大-123~166，系统显示终轧温度254，要求345±10度，自产卷,NF7687(代挂) | 43299.0317 | 热轧机 |  | 改制 | 终轧温度不合格 | 制造二部 | 制造二部 | 热轧机 | NULL | 周瑞琴 | 43299.3517 | 1 | NULL
1075 | 1075 | 61647 | 热轧 | 热轧不良品 | 2018-07-01 | QS5256 | 1050A | 4.1 | 1060 |  | 11483 | 来料内圈塌卷，机列无法正常生产(挂起） | 43299.514 | 热轧机 |  | 改制 | 塌卷 | 制造二部 | 制造二部 | 热轧机 | NULL | 吴书立 | 43300.5658 | 1 | NULL
1110 | 1110 | 60371 | 热轧 | 热轧不良品 | 2018-07-01 | N647022 | 5182 | 4 | 1760 |  | 18485 | 终轧温度要求270控制实际操作手忘改按320控制,自产卷,NF7315 | 43282.2906 | 热轧机 |  | 改制 | 终轧温度不合格 | 制造二部 | 制造二部 | 热轧机 | NULL | 吴书立 | 43282.8054 | 1 | NULL
1141 | 1141 | 62440 | 热轧 | 热轧不良品 | 2018-07-01 | N633523 | 3005A | 32 | 1030 |  | 12880 | 精轧F2平衡缸通讯故障，粗轧重剪停留时间长，料冷切废 | 43311.3802 | 热轧机 |  | 报废 | 料冷切废 | 制造二部 | 制造二部 | 热轧机 | NULL | 周瑞琴 | 43311.519 | 1 | NULL
1151 | 1151 | 62507 | 热轧 | 热轧不良品 | 2018-07-01 | N626913 | 3104 | 24 | 1815 |  | 20680 | 精轧助卷器抱臂底座崩裂，低压喷油严重，处理时间长，料冷切废。 | 43312.541 | 热轧机 |  | 报废 | 料冷切废 | 制造二部 | 制造二部 | 热轧机 | NULL | 周瑞琴 | 43313.3724 | 1 | NULL
1157 | 1157 | 59593 | 热轧 | 热轧不良品 | 2018-06-01 | N620711 | 3104 | 2.1 | 1505 |  | 17837 | 检查系统显示上表面1639米传动侧54mm处一处起皮明显，自产卷NF6741 | 43271.6377 | 热轧机 |  | 改制 | 起皮 | 制造二部 | 制造二部 | 热轧机 | NULL | 周瑞琴 | 43271.6672 | 1 | NULL
1175 | 1175 | 59683 | 热轧 | 热轧不良品 | 2018-06-01 | EA78102 | 3003 | 4.5 | 1585 |  | 8932 | 检测系统显示整卷下表面操侧约125MM处间断性白色块状色差缺陷明显疑似油污压入或划伤整卷长446M（同批NF6814已取样），外卖卷，NF6810 | 43273.3152 | 热轧机 |  | 改制 | 异物压入 | 制造二部 | 制造二部 | 热轧机 | NULL | 周瑞琴 | 43273.4514 | 1 | NULL
1187 | 1187 | 59522 | 热轧 | 热轧不良品 | 2018-06-01 | TC19521 | 5052 | 5 | 1500 | 5*1500*C | 8630 | 上下整版面横向啃伤辊印明显（检测系统显示上下表面多处T=2.4M点状辊印明显），系统显示厚差-0.065~0.063凸度0.58~1.37，外卖卷，NF6637 | 43269.9897 | 热轧机 | RZ | 改制 | 辊印 | 制造二部 | 制造二部 | 热轧机 | NULL | 周瑞琴 | 43271.4636 | 1 | NULL
1188 | 1188 | 59528 | 热轧 | 热轧不良品 | 2018-06-01 | TC19522 | 5052 | 5 | 1500 |  | 9371 | 上下整版面横向啃伤辊印明显（检测系统显示上下表面多处T=2.4M辊印明显，上表面头部232M处操侧570MKM处1处和头部281M处操侧665MM处3处起皮明显），外卖卷，NF6638 | 43269.9905 | 热轧机 |  | 改制 | 辊印 | 制造二部 | 制造二部 | 热轧机 | NULL | 周瑞琴 | 43271.4636 | 1 | NULL
1238 | 1238 | 59950 | 热轧 | 热轧不良品 | 2018-06-01 | N625312 | 5182C | 5.1 | 1610 |  | 16230 | 轻剪处检查头部约1/4卷版面中部块状乳液烧结明显，穿带时跑偏拍急停二次穿带改轧5.1*1610，系统显示终轧温度299要求320+/-10，厚差波动大-0.050~0.062，检测系统显示上表面头部150M内中部块状乳液烧结明显且下表面中部震动纹明，自产卷，NF7059 | 43276.657 | 热轧机 |  | 改制 | 厚度超差 | 制造二部 | 制造二部 | 热轧机 | NULL | 周瑞琴 | 43277.3708 | 1 | NULL
1264 | 1264 | 58608 | 热轧 | 热轧不良品 | 2018-06-01 | QS5176 | 1110 | 4 | 1550 |  | 17116 | 检测系统显示上表面头部275~750M内传侧325MM内多处起皮明显整卷长995M（已拍照，轻剪处检查上表面传侧300MM内间断性划伤起皮明显），自产卷，QS5176 | 43256.3273 | 热轧机 |  | 报废 | 起皮 | 制造二部 | 制造二部 | 热轧机 | NULL | 余煌其 | 43256.5545 | 1 | NULL
1265 | 1265 | 58612 | 热轧 | 热轧不良品 | 2018-06-01 | RC6186 | 1050 | 4 | 1360 |  | 15212 | 塌卷明显内径垂直570MM，自产卷，RC6186 | 43256.3279 | 热轧机 |  | 改制 | 塌卷 | 制造二部 | 制造二部 | 热轧机 | NULL | 周瑞琴 | 43256.5561 | 1 | NULL
1320 | 1320 | 58886 | 热轧 | 热轧不良品 | 2018-06-01 | N643921 | 5182C | 2.6 | 1610 |  | 16840 | 系统显示操侧后半卷多处轻微裂边最大1317米深度11mm总长1498米，自产卷卷号NF6198 | 43259.9965 | 热轧机 |  | 改制 | 裂边 | 制造二部 | 制造二部 | 热轧机 | NULL | 余煌其 | 43260.4157 | 1 | NULL
1331 | 1331 | 59284 | 热轧 | 热轧不良品 | 2018-06-01 | N620911 | 3104A | 4 | 1515 |  | 15711 | 因机列故障改轧4.0自产卷卷号NF6470 | 43266.4126 | 热轧机 |  | 改制 | 厚度改轧 | 制造二部 | 制造二部 | 热轧机 | NULL | 周瑞琴 | 43266.4414 | 1 | NULL
1375 | 1375 | 59209 | 热轧 | 热轧不良品 | 2018-06-01 | GK4012 | 1050 | 6.5 | 1250 |  | 9330 | 系统显示终轧温度309实测321要求265,自产卷,GK4012 | 43265.2362 | 热轧机 |  | 改制 | NULL | 制造二部 | 制造二部 | 热轧机 | NULL | 周瑞琴 | 43265.3891 | 1 | NULL
1377 | 1377 | 59271 | 热轧 | 热轧不良品 | 2018-06-01 | N620811 | 3104 | 4 | 1540 |  | 18520 | 二次穿带改轧4.0，系统显示终轧温度275度，要求345±10度，头部壁厚100mm内乳液带出明显，系统显示厚差波动大-0.026~0.067，下表面整卷版面色差明显,自产卷,NF6461 | 43266.0193 | 热轧机 |  | 改制 | 终轧温度不合格 | 制造二部 | 制造二部 | 热轧机 | NULL | 周瑞琴 | 43266.3438 | 1 | NULL
1378 | 1378 | 59272 | 热轧 | 热轧不良品 | 2018-06-01 | N645221 | 3104 | 2.2 | 1540 |  | 19030 | 操作手改轧厚度2.2，系统显示终轧温度313度，要求345±10度，头部壁厚50mm内乳液带出明显,自产卷,NF6462 | 43266.0205 | 热轧机 |  | 改制 | 终轧温度不合格 | 制造二部 | 制造二部 | 热轧机 | NULL | 周瑞琴 | 43266.3438 | 1 | NULL
1381 | 1381 | 58405 | 热轧 | 热轧不良品 | 2018-06-01 | N638522 | 5182C | 3 | 1610 |  | 16935 | 检测系统显示上表面头部1170米操作侧一处起皮明显（深度约10mm，总长1312米），工艺要求改轧厚度3.0，自产卷NF5800 | 43252.3408 | 热轧机 |  | 改制 | 起皮 | 制造二部 | 制造二部 | 热轧机 | NULL | 余煌其 | 43252.4848 | 1 | NULL
1382 | 1382 | 58409 | 热轧 | 热轧不良品 | 2018-06-01 | N640723 | 5182C | 4 | 1510 |  | 16062 | 工艺要求改轧厚度4.0，检测系统显示上表面274~277米传动侧483mm处10处起皮明显，自产卷NF5935 | 43252.0664 | 热轧机 |  | 改制 | 起皮 | 制造二部 | 制造二部 | 热轧机 | NULL | 余煌其 | 43252.5694 | 1 | NULL
1383 | 1383 | 58411 | 热轧 | 热轧不良品 | 2018-06-01 | N612412 | 5182 | 2.6 | 1510 |  | 16170 | 系统显示上表面头部1214米传侧边部844mm处孔洞明显，上表面头部894米37mm处起皮明显，系统显示头部799米操侧裂边明显深度9mm总长1530米，自产卷NF5933，代挂 | 43252.0655 | 热轧机 |  | 改制 | 起皮 | 制造二部 | 制造二部 | 热轧机 | NULL | 余煌其 | 43252.5685 | 1 | NULL
1397 | 1397 | 56868 | 热轧 | 热轧不良品 | 2018-05-01 | N609312 | 3005A | 4 | 1830 |  | 20511 | 改轧4.0，轻剪两边部二肋处间断性塌腰明显，尾部约1/3卷中部和二肋塌腰明显，轻剪处检查头部半卷上表面中部多处块状乳液烧结明显，检测系统显示上表面头部260~340M内中部5处乳液烧结明显,自产卷，NF5143 | 43230.3766 | 热轧机 |  | 报废 | 塌腰 | 制造二部 | 制造二部 | 热轧机 | NULL | 周瑞琴 | 43230.379 | 1 | NULL
1408 | 1408 | 58290 | 热轧 | 热轧不良品 | 2018-05-01 | N616811 | 5182C | 5.1 | 1620 |  | 16066 | 在线跟踪中间坯尾部约2/3卷上表面乳液烧结明显自产卷卷号NF5918 | 43250.3838 | 热轧机 |  | 改制 | 乳液烧结 | 制造二部 | 制造二部 | 热轧机 | NULL | 曾锦华 | 43250.6248 | 1 | NULL
1416 | 1416 | 58335 | 热轧 | 热轧不良品 | 2018-05-01 | N626921 | 3104 | 24 | 1815 |  | 21000 | 精轧稀油漏油，处理时间长，料冷切废。 | 43251.3511 | 热轧机 |  | 报废 | NULL | 制造二部 | 制造二部 | 热轧机 | NULL | 余煌其 | 43251.5203 | 1 | NULL
1463 | 1463 | 57057 | 热轧 | 热轧不良品 | 2018-05-01 | YA0193 | 5052A | 5.1 | 1200 |  | 8787 | 上表面整版面横向啃伤辊印明显（已拍照,），自产卷，YA0193 | 43233.3258 | 热轧机 |  | 改制 | 辊印 | 制造二部 | 制造二部 | 热轧机 | NULL | 余煌其 | 43234.53 | 1 | NULL
1464 | 1464 | 57059 | 热轧 | 热轧不良品 | 2018-05-01 | YA0158 | 5052A | 5.1 | 1200 |  | 8103 | 上表面整版面横向啃伤辊印明显（已拍照,拉辊检查上下辊面横向粘铝明显部分有深度，检测系统显示上下表面多处t=2.4m辊印较明显），系统显示厚差波动大-0.031~0.025;自产卷，YA0158 | 43233.3254 | 热轧机 |  | 改制 | 辊印 | 制造二部 | 制造二部 | 热轧机 | NULL | 余煌其 | 43234.53 | 1 | NULL
1469 | 1469 | 57025 | 热轧 | 热轧不良品 | 2018-05-01 | N610412 | 3104A | 2.1 | 1855 |  | 22172 | 检测系统显示上下版面整卷多处点状缺陷多，自产卷NF5256 | 43232.6216 | 热轧机 |  | 改制 | 粘铝 | 制造二部 | 制造二部 | 热轧机 | NULL | 余煌其 | 43234.5281 | 1 | NULL
1487 | 1487 | 57973 | 热轧 | 热轧不良品 | 2018-05-01 | RK1614 | 3104A | 6.5 | 1855 |  | 20062 | 凸度仪导板未升到位穿带未穿过改轧6.5*1855，系统显示终轧温度293，后半卷厚差波动大-0.059~0.041，检测系统显示下表面多处T=2.4M辊印明显，轻剪处检查头部约20M内上表面中部乳液烧结明显已拍照，自产卷，RK1614 | 43246.6725 | 热轧机 |  | 改制 | NULL | 制造二部 | 制造二部 | 热轧机 | NULL | 余煌其 | 43246.89 | 1 | NULL
1494 | 1494 | 57943 | 热轧 | 热轧不良品 | 2018-05-01 | QS5084 | 1110 | 4 | 1065 |  | 11935 | 系统显示;头部58米处下表面32MM处起皮明显，自产卷，QS5084 | 43245.9909 | 热轧机 |  | 改制 | NULL | 制造二部 | 制造二部 | 热轧机 | NULL | 余煌其 | 43246.5418 | 1 | NULL
1531 | 1531 | 56305 | 热轧 | 热轧不良品 | 2018-05-01 | EA7088 | 5182C | 5.1 | 1770 |  | 17893 | 二次穿带改轧厚度5.1，检测系统显示前半卷下表面两条连续性塌腰划伤明显，系统显示终轧温度302度，要求320正负10度，自产卷EA7088 | 43221.2952 | 热轧机 |  | 改制 | NULL | 制造二部 | 制造二部 | 热轧机 | NULL | 余煌其 | 43222.5705 | 1 | NULL
1537 | 1537 | 56802 | 热轧 | 热轧不良品 | 2018-05-01 | EA7069 | 5182 | 4 | 1770 |  | 18266 | 换合金改轧厚度4.0，检测系统显示后2/3卷下表面版面中部两条塌腰明显， | 43229.3094 | 热轧机 |  | 改制 | 塌腰 | 制造二部 | 制造二部 | 热轧机 | NULL | 周瑞琴 | 43229.3419 | 1 | NULL
1543 | 1543 | 56910 | 热轧 | 热轧不良品 | 2018-05-01 | EA73001 | 5182C | 2.3 | 1610 |  | 7859 | 整卷上下表面振动纹明显，轧制半卷断带终轧温度260左右,自产卷，NF5201 | 43230.6589 | 热轧机 |  | 改制 | 终轧温度不合格 | 制造二部 | 制造二部 | 热轧机 | NULL | 周瑞琴 | 43231.3619 | 1 | NULL
1568 | 1568 | 58214 | 热轧 | 热轧不良品 | 2018-05-01 | JC4204 | 5252 | 108 | 1300 |  | 9830 | 因精轧故障粗轧切板报废自产卷JC4204 | 43249.5006 | 热轧机 |  | 报废 | NULL | 制造二部 | 制造二部 | 热轧机 | NULL | 周瑞琴 | 43249.5609 | 1 | NULL
1605 | 1605 | 54206 | 热轧 | 热轧不良品 | 2018-04-01 | RC5610 | 5052 | 24 | 1280 |  | 9400 | F3出口乳液爆管导致F3穿带跑偏太多，拱起推料，处理时间长，料冷切废。 | 43192.4782 | 热轧机 |  | 报废 | NULL | 制造二部 | 制造二部 | 热轧机 | NULL | 周瑞琴 | 43192.6529 | 1 | NULL
1615 | 1615 | 54833 | 热轧 | 热轧不良品 | 2018-04-01 | RC5773 | 1050 | 6.5 | 1250 |  | 9290 | 传侧头部壁厚80MM内多处废边卷入（已拍照），头部壁厚200MM内塔形约5MM；自产卷，RC5773 | 43201.6453 | 热轧机 |  | 改制 | NULL | 制造二部 | 制造二部 | 热轧机 | NULL | 周瑞琴 | 43202.3997 | 1 | NULL
1619 | 1619 | 54933 | 热轧 | 热轧不良品 | 2018-04-01 | N6237222 | 3104 | 4 | 1480 |  | 8915 | 同批NF4125阳极氧化C级：下表面传侧250~400MM内和上表面操侧230~330MM内短黑条C级；自产卷卷号NF4138 | 43203.3339 | 热轧机 |  | 改制 | NULL | 制造二部 | 制造二部 | 热轧机 | NULL | 周瑞琴 | 43203.3755 | 1 | NULL
1623 | 1623 | 54950 | 热轧 | 热轧不良品 | 2018-04-01 | N6237221 | 3104 | 4 | 1480 |  | 9235 | 同批NF4125阳极氧化C级：下表面传侧250~400MM内和上表面操侧230~330MM内短黑条C级；自产卷，NF4137 | 43203.3769 | 热轧机 |  | 改制 | NULL | 制造二部 | 制造二部 | 热轧机 | NULL | 周瑞琴 | 43203.3793 | 1 | NULL
1627 | 1627 | 55012 | 热轧 | 热轧不良品 | 2018-04-01 | QS3854 | 1110 | 4 | 1550 |  | 16285 | 检测系统显示上表面头部320~330M内传侧198MM处刮伤明显;自产卷，QS3854 | 43203.9982 | 热轧机 |  | 改制 | 刮伤 | 制造二部 | 制造二部 | 热轧机 | NULL | 曾锦华 | 43204.4778 | 1 | NULL
1632 | 1632 | 54736 | 热轧 | 热轧不良品 | 2018-04-01 | RK1441 | 3003A | 7 | 1650 |  | 10916 | 传动侧头部壁厚240mm内碎边卷入明显，余卷打开圆盘刀未切边，自产卷RK1441 | 43200.3474 | 热轧机 |  | 报废 | NULL | 制造二部 | 制造二部 | 热轧机 | NULL | 周瑞琴 | 43200.432 | 1 | NULL
1650 | 1650 | 55998 | 热轧 | 热轧不良品 | 2018-04-01 | RK14942 | 5052 | 3.2 | 1280 |  | 7179 | 操作侧头部壁厚90mm处焊点 | 43217.6599 | 热轧机 |  | 改制 | NULL | 制造二部 | 制造二部 | 热轧机 | NULL | 周瑞琴 | 43217.7076 | 1 | NULL
1657 | 1657 | 56019 | 热轧 | 热轧不良品 | 2018-04-01 | EA7233 | 5052 | 3.2 | 1585 | 3.2*1585*C | 9038 | 单侧端面壁厚中部位置有焊点 | 43217.7108 | 热轧机 | RZ | 改制 | NULL | 制造二部 | 制造二部 | 热轧机 | NULL | 周瑞琴 | 43217.7142 | 1 | NULL
1685 | 1685 | 54310 | 热轧 | 热轧不良品 | 2018-04-01 | JC3825 | 5052A | 5.1 | 1250 |  | 9145 | 传侧头部壁厚175MM处和尾部壁厚65MM处2处边部夹有废边且传侧切边差；自产卷，JC3825 | 43193.6652 | 热轧机 |  | 报废 | NULL | 制造二部 | 制造二部 | 热轧机 | NULL | 余煌其 | 43215.6529 | 1 | NULL
1689 | 1689 | 54526 | 热轧 | 热轧不良品 | 2018-04-01 | SC13011 | 5754 | 3 | 1500 | 5*1500*C | 5467 | 传动侧整卷切边不良，毛刺明显，外卖卷NF4030 | 43196.0068 | 热轧机 | RZ | 改制 | NULL | 制造二部 | 制造二部 | 热轧机 | NULL | 周瑞琴 | 43198.4192 | 1 | NULL
1690 | 1690 | 54535 | 热轧 | 热轧不良品 | 2018-04-01 | EA7022 | 5052 | 4 | 1280 |  | 9760 | 传侧头部57米废边卷入明显，头部57米到尾部未切边，整卷松层明显，自产卷卷号EA7022 | 43197.6197 | 热轧机 |  | 报废 | NULL | 制造二部 | 制造二部 | 热轧机 | NULL | 周瑞琴 | 43198.4247 | 1 | NULL
1694 | 1694 | 54671 | 热轧 | 热轧不良品 | 2018-04-01 | QL4408 | 1110 | 4 | 1090 |  | 11540 | 操作手记录穿带时F3入口乳液管管接头脱落，导致刮擦上表面，系统显示上表面多处刮伤且乳液滴多，自产卷，QL4408 | 43199.1174 | 热轧机 |  | 报废 | NULL | 制造二部 | 制造二部 | 热轧机 | NULL | 周瑞琴 | 43199.3996 | 1 | NULL
1706 | 1706 | 55433 | 热轧 | 热轧不良品 | 2018-04-01 | RC57822 | 1050 | 6 | 1050 |  | 5773 | 检测系统显示下表面尾部120米操作侧约140mm内间断性多处刮伤明显，外卖卷，NF4363 | 43208.8603 | 热轧机 |  | 改制 | NULL | 制造二部 | 制造二部 | 热轧机 | NULL | 周瑞琴 | 43209.346 | 1 | NULL
1707 | 1707 | 55434 | 热轧 | 热轧不良品 | 2018-04-01 | RC58142 | 1050 | 6 | 1100 |  | 5592 | 该卷圆盘刀卡死整卷未切边，外卖卷，NF4365 | 43208.8619 | 热轧机 |  | 改制 | NULL | 制造二部 | 制造二部 | 热轧机 | NULL | 周瑞琴 | 43209.346 | 1 | NULL
1708 | 1708 | 55435 | 热轧 | 热轧不良品 | 2018-04-01 | SC1338 | 5083 | 5 | 1250 | 5*1250*C | 8050 | 传侧切边不良，外卖卷SC1338，代挂 | 43208.6445 | 热轧机 | RZ | 改制 | NULL | 制造二部 | 制造二部 | 热轧机 | NULL | 周瑞琴 | 43209.3475 | 1 | NULL
1709 | 1709 | 55439 | 热轧 | 热轧不良品 | 2018-04-01 | RC58141 | 1050 | 6 | 1100 | 6*1050*C | 5420 | 头部壁厚约200mm内碎边卷入明显，外卖卷，NF4364 | 43208.8611 | 热轧机 | RZ | 报废 | NULL | 制造二部 | 制造二部 | 热轧机 | NULL | 周瑞琴 | 43209.3436 | 1 | NULL
1710 | 1710 | 55505 | 热轧 | 热轧不良品 | 2018-04-01 | RK1454 | 3003A | 7 | 1500 |  | 10376 | 系统显示终轧温度339度，要求360度正负10度，自产卷RK1454 | 43209.9863 | 热轧机 |  | 改制 | NULL | 制造二部 | 制造二部 | 热轧机 | NULL | 余煌其 | 43210.4009 | 1 | NULL
1739 | 1739 | 56307 | 热轧 | 热轧不良品 | 2018-04-01 | RC4613 | 1050 | 100 | 1600 |  | 13050 | 粗轧索尼磁尺故障，跑偏严重，无法生产，切板报废 | 43220.4655 | 热轧机 |  | 报废 | NULL | 制造二部 | 制造二部 | 热轧机 | NULL | 余煌其 | 43222.4893 | 1 | NULL
1755 | 1755 | 55708 | 热轧 | 热轧不良品 | 2018-04-01 | QS3918 | 1110 | 4 | 1630 |  | 16354 | 检测系统显示上表面头部505~560M内传侧255MM内3处长条色差明显疑似划伤；自产卷，QS3918 | 43213.9571 | 热轧机 |  | 改制 | NULL | 制造二部 | 制造二部 | 热轧机 | NULL | 余煌其 | 43214.5642 | 1 | NULL
1779 | 1779 | 53083 | 热轧 | 热轧不良品 | 2018-03-01 | N584612 | 5052 | 22.5 | 1410 |  | 16180 | 故障报废 | 43173.3416 | 热轧机 |  | 报废 | NULL | 制造二部 | 制造二部 | 热轧机 | NULL | 周瑞琴 | 43173.5616 | 1 | NULL
1796 | 1796 | 53621 | 热轧 | 热轧不良品 | 2018-03-01 | EA66561 | 5052 | 3.6 | 1280 | 3.6*1280*C | 7005 | 检测系统显示下表面操侧约120MM内间断性刮伤明显；自产卷，NF3334 | 43180.9065 | 热轧机 | RZ | 改制 | NULL | 制造二部 | 制造二部 | 热轧机 | NULL | 周瑞琴 | 43181.3829 | 1 | NULL
1797 | 1797 | 53622 | 热轧 | 热轧不良品 | 2018-03-01 | EA66562 | 5052 | 3.6 | 1280 |  | 6925 | 检测系统显示下表面操侧约120MM内间断性刮伤明显；自产卷，NF3335 | 43180.9067 | 热轧机 |  | 改制 | NULL | 制造二部 | 制造二部 | 热轧机 | NULL | 周瑞琴 | 43181.3829 | 1 | NULL
1808 | 1808 | 53678 | 热轧 | 热轧不良品 | 2018-03-01 | N5947121 | 5052 | 3.6 | 1585 | 3.6*1585*C | 8920 | 内圈中部鼓包明显；外卖卷，NF3441 | 43182.3314 | 热轧机 | RZ | 改制 | NULL | 制造二部 | 制造二部 | 热轧机 | NULL | 周瑞琴 | 43182.4249 | 1 | NULL
1817 | 1817 | 53760 | 热轧 | 热轧不良品 | 2018-03-01 | N594511 | 5052 | 3.6 | 1585 | 3.6*1585*C | 8206 | 粗轧跑偏严重，前半卷切废，后半卷来料温度低，整卷操侧间断性裂边明显最大深度21mm，传侧头10圈未尾3圈裂边明显，总长525米，卷号NF3412外卖卷 | 43182.9476 | 热轧机 | RZ | 改制 | NULL | 制造二部 | 制造二部 | 热轧机 | NULL | 周瑞琴 | 43185.3524 | 1 | NULL
1819 | 1819 | 53790 | 热轧 | 热轧不良品 | 2018-03-01 | RK1211 | 8021 | 6.5 | 1100 |  | 6238 | F1多次没咬入，改轧6.5，系统显示终轧温度异常，操侧整卷间断性废边卷入明显，自产卷卷号RK1211 | 43184.9866 | 热轧机 |  | 报废 | NULL | 制造二部 | 制造二部 | 热轧机 | NULL | 周瑞琴 | 43185.3578 | 1 | NULL
1824 | 1824 | 53855 | 热轧 | 热轧不良品 | 2018-03-01 | RC55432 | 1050 | 6.5 | 1050 |  | 5835 | 传动侧最内圈第6圈碎边卷入明显，自产卷NF3585 | 43185.9087 | 热轧机 |  | 报废 | NULL | 制造二部 | 制造二部 | 热轧机 | NULL | 周瑞琴 | 43186.3591 | 1 | NULL
1849 | 1849 | 54080 | 热轧 | 热轧不良品 | 2018-03-01 | N596412 | 5182 | 30 | 1610 |  | 16510 | 故障切废 | 43190.5711 | 热轧机 |  | 报废 | NULL | 制造二部 | 制造二部 | 热轧机 | NULL | 曾锦华 | 43190.6422 | 1 | NULL
1876 | 1876 | 52763 | 热轧 | 热轧不良品 | 2018-03-01 | N588213 | 5182C | 6.5 | 1610 |  | 15235 | 穿带过圆盘剪后拱起改轧6.5*1610，系统显示厚差波动大-0.023~0.045，系统显示终轧温度301，传侧尾部壁厚250MM内多处小裂边；上表面头部420M内操侧850MM内多处起皮明显整卷长538M；自产卷，NF2776 | 43167.2034 | 热轧机 |  | 改制 | NULL | 制造二部 | 制造二部 | 热轧机 | NULL | 周瑞琴 | 43167.3547 | 1 | NULL
1899 | 1899 | 52950 | 热轧 | 热轧不良品 | 2018-03-01 | RK1200 | 3104 | 2.1 | 1530 |  | 18715 | 检测系统显示下表面操侧140MM处多处块状类似色差缺陷明显疑似划伤整卷长2138M；自产卷，RK1200 | 43170.657 | 热轧机 |  | 改制 | NULL | 制造二部 | 制造二部 | 热轧机 | NULL | 周瑞琴 | 43171.4597 | 1 | NULL
1900 | 1900 | 52954 | 热轧 | 热轧不良品 | 2018-03-01 | RK1206 | 3104 | 2.1 | 1530 |  | 18615 | 检测系统显示下表面头部1430~1460M内操侧约150MM处和传侧约580MM处多处白色块状色差明显类似乳液烧结整卷长2142M；自产卷，RK1206 | 43170.5246 | 热轧机 |  | 改制 | NULL | 制造二部 | 制造二部 | 热轧机 | NULL | 周瑞琴 | 43171.4597 | 1 | NULL
1917 | 1917 | 53520 | 热轧 | 热轧不良品 | 2018-03-01 | RC5527 | 3104A | 2.1 | 1855 |  | 20273 | 系统显示：上下表面操作侧440mm内辊印多，卷号RC5527自产卷 | 43179.6597 | 热轧机 |  | 改制 | NULL | 制造二部 | 制造二部 | 热轧机 | NULL | 周瑞琴 | 43180.4549 | 1 | NULL
1918 | 1918 | 53521 | 热轧 | 热轧不良品 | 2018-03-01 | RC5519 | 3104A | 2.1 | 1855 |  | 20321 | 系统显示：上下表面操作测440mm内多处辊印明显（下表面操作侧320mm处辊印明显，已取样，其余为粘铝及色差辊印多），卷号RC5519自产卷 | 43179.66 | 热轧机 |  | 改制 | NULL | 制造二部 | 制造二部 | 热轧机 | NULL | 周瑞琴 | 43180.4549 | 1 | NULL
1919 | 1919 | 53522 | 热轧 | 热轧不良品 | 2018-03-01 | RC5513 | 3104A | 4 | 1855 |  | 19358 | 粗轧来料太偏，撞到圆盘刀。二次穿带改轧4.0厚度，卷号RC5513自产卷 | 43179.6595 | 热轧机 |  | 改制 | NULL | 制造二部 | 制造二部 | 热轧机 | NULL | 周瑞琴 | 43179.6693 | 1 | NULL
1932 | 1932 | 52569 | 热轧 | 热轧不良品 | 2018-03-01 | RC51741 | 1050 | 6 | 1550 | 6*1550*C | 8382 | 传侧中部切边不良，外卖卷，NF2555 | 43162.6028 | 热轧机 | RZ | 改制 | NULL | 制造二部 | 制造二部 | 热轧机 | NULL | 余煌其 | 43162.6511 | 1 | NULL
1935 | 1935 | 52706 | 热轧 | 热轧不良品 | 2018-03-01 | JC3648 | 5252 | 5.1 | 1250 |  | 9220 | 设备故障，切废 | 43165.717 | 热轧机 |  | 报废 | NULL | 制造二部 | 制造二部 | 热轧机 | NULL | 周瑞琴 | 43166.3504 | 1 | NULL
1940 | 1940 | 51083 | 热轧 | 热轧不良品 | 2018-02-01 | RC4673 | 3104A | 4 | 1855 |  | 19306 | 撞圆盘剪改轧厚度4.0，终轧温度不合格，系统显示331度，要求345±10度，自产卷卷号RC4673 | 43133.6216 | 热轧机 |  | 改制 | NULL | 制造二部 | 制造二部 | 热轧机 | NULL | 周瑞琴 | 43133.6391 | 1 | NULL
1946 | 1946 | 52153 | 热轧 | 热轧不良品 | 2018-02-01 | RK10091 | 5052 | 4.5 | 1585 | 4.5*1585*C | 8543 | 两端面各两圈乳液烧结严重（两侧不对应），外卖卷，NF1818 | 43153.3929 | 热轧机 | RZ | 改制 | NULL | 制造二部 | 制造二部 | 热轧机 | NULL | 周瑞琴 | 43153.3952 | 1 | NULL
1952 | 1952 | 52142 | 热轧 | 热轧不良品 | 2018-02-01 | N579012 | 3104A | 4 | 1185 |  | 13666 | 粗轧立辊故障，未辊边，F3出来往传动侧太偏，拍快停，二次穿带改轧4.0，厚差不合格-41~38μ（要求±20μ）；自产卷NF2090 | 43153.3258 | 热轧机 |  | 改制 | NULL | 制造二部 | 制造二部 | 热轧机 | NULL | 周瑞琴 | 43153.3577 | 1 | NULL
1953 | 1953 | 52143 | 热轧 | 热轧不良品 | 2018-02-01 | RK11251 | 5052 | 3.6 | 1585 | 3.6*1585*C | 7960 | 穿带后往传动侧太偏，未过圆盘剪；厚差不合格-66~54μ（要求±20μ）；自产卷NF2092 | 43153.3261 | 热轧机 | RZ | 改制 | NULL | 制造二部 | 制造二部 | 热轧机 | NULL | 周瑞琴 | 43153.3593 | 1 | NULL
1994 | 1994 | 51835 | 热轧 | 热轧不良品 | 2018-02-01 | RC4833 | 3104A | 2.1 | 1855 |  | 18041 | 做样操作手记录内圈壁厚60mm内乳液带出明显，系统显示终轧温度290度，要求345±10度，自产卷卷号RC4833 | 43146.0685 | 热轧机 |  | 改制 | NULL | 制造二部 | 制造二部 | 热轧机 | NULL | 余煌其 | 43146.4292 | 1 | NULL
2000 | 2000 | 52330 | 热轧 | 热轧不良品 | 2018-02-01 | N588212 | 5182C | 2.6 | 1610 |  | 16740 | 检测系统显示后半卷下表面传动侧二肋处塌腰明显，自产卷NF2285 | 43157.2758 | 热轧机 |  | 改制 | NULL | 制造二部 | 制造二部 | 热轧机 | NULL | 周瑞琴 | 43157.6662 | 1 | NULL
2001 | 2001 | 52334 | 热轧 | 热轧不良品 | 2018-02-01 | N588412 | 5182C | 2.6 | 1610 |  | 16785 | 检测系统显示后2/3卷下表面版面中部及传动侧二肋处塌腰明显，自产卷NF2284 | 43157.2755 | 热轧机 |  | 改制 | NULL | 制造二部 | 制造二部 | 热轧机 | NULL | 周瑞琴 | 43157.3772 | 1 | NULL
2003 | 2003 | 52351 | 热轧 | 热轧不良品 | 2018-02-01 | N588611 | 5182C | 2.6 | 1610 |  | 16752 | 系统显示头部991米到尾部，操侧边部706mm处间断性划伤明显（塌腰），自产卷卷号NF2304 | 43157.6426 | 热轧机 |  | 改制 | NULL | 制造二部 | 制造二部 | 热轧机 | NULL | 周瑞琴 | 43157.6662 | 1 | NULL
2009 | 2009 | 52407 | 热轧 | 热轧不良品 | 2018-02-01 | RK11522 | 5052 | 3 | 1650 |  | 8500 | 运输带卡死整卷未切边，原计划要求生产3.6*1585外卖卷规格，操作手轧成3.0*1650规格，外卖卷卷号NF2171 | 43158.5275 | 热轧机 |  | 改制 | NULL | 制造二部 | 制造二部 | 热轧机 | NULL | 周瑞琴 | 43158.6458 | 1 | NULL
2010 | 2010 | 52408 | 热轧 | 热轧不良品 | 2018-02-01 | RK11521 | 5052 | 3 | 1650 | 3.6*1585*C | 8500 | 运输带卡死整卷未切边，原计划要求生产3.6*1585外卖卷规格，操作手轧成3.0*1650规格外卖卷卷号NF2170 | 43158.5263 | 热轧机 | RZ | 改制 | NULL | 制造二部 | 制造二部 | 热轧机 | NULL | 周瑞琴 | 43158.6458 | 1 | NULL
2026 | 2026 | 51674 | 热轧 | 热轧不良品 | 2018-02-01 | RC4819 | 3104A | 4 | 1855 |  | 19482 | F3出来翘的太高，改轧4.0，自产卷卷号RC4819 | 43143.0141 | 热轧机 |  | 改制 | NULL | 制造二部 | 制造二部 | 热轧机 | NULL | 周瑞琴 | 43143.3369 | 1 | NULL
2028 | 2028 | 51436 | 热轧 | 热轧不良品 | 2018-02-01 | N608022 | 3104A | 4 | 1540 |  | 17629 | 粗轧重剪时锭尾带入辊缝处理时间长改轧4.0*1540，检测系统显示下表面头部500M内中部宽约300MM内多处黑线、点状划伤明显和头部299M处操侧701MM处一处起皮明显；自产卷，NF1415 | 43139.0002 | 热轧机 |  | 改制 | NULL | 制造二部 | 制造二部 | 热轧机 | NULL | 周瑞琴 | 43139.3438 | 1 | NULL
2067 | 2067 | 49777 | 热轧 | 热轧不良品 | 2018-01-01 | JC3407 | 5052A | 5.1 | 1250 |  | 8803 | 机列停机3小时后生产第一卷，出口侧跟踪整卷乳液滴二十滴以上自产卷卷号自产卷 | 43107.275 | 热轧机 |  | 报废 | NULL | 制造二部 | 制造二部 | 热轧机 | NULL | 周瑞琴 | 43116.576 | 1 | NULL
2109 | 2109 | 50436 | 热轧 | 热轧不良品 | 2018-01-01 | RK06642 | 5052 | 4.5 | 1280 |  | 6347 | 检测系统显示下表面整卷操作侧125mm处T=2.3米辊印明显，系统显示终轧温度252，系统显示厚差大-0.56~0.067，该卷轻微塌卷（实测内径585mm），外卖卷NF0594 | 43121.9658 | 热轧机 |  | 改制 | NULL | 制造二部 | 制造二部 | 热轧机 | NULL | 周瑞琴 | 43122.3683 | 1 | NULL
2110 | 2110 | 50438 | 热轧 | 热轧不良品 | 2018-01-01 | N548514 | 3104 | 4 | 1170 |  | 13285 | 操作手记录F3出来头部翘过高飞过圆盘刀二次穿带改轧4.0*1170；自产卷，NF0582 | 43121.6624 | 热轧机 |  | 改制 | NULL | 制造二部 | 制造二部 | 热轧机 | NULL | 周瑞琴 | 43122.3625 | 1 | NULL
2111 | 2111 | 50439 | 热轧 | 热轧不良品 | 2018-01-01 | RK05412 | 5052 | 4.5 | 1280 |  | 6304 | 系统显示终轧温度271，外卖卷NF0596 | 43121.9655 | 热轧机 |  | 改制 | NULL | 制造二部 | 制造二部 | 热轧机 | NULL | 周瑞琴 | 43122.3679 | 1 | NULL
2112 | 2112 | 50442 | 热轧 | 热轧不良品 | 2018-01-01 | N576212 | 3104 | 4 | 1530 |  | 18567 | F3出来头部翘未过圆盘刀，二次穿带改轧4.0；系统显示下表面头部187M内操侧718MM位置多处粘铝明显；自产卷NF0543 | 43121.3274 | 热轧机 |  | 改制 | NULL | 制造二部 | 制造二部 | 热轧机 | NULL | 周瑞琴 | 43122.3625 | 1 | NULL